## 设计总览
18650圆柱锂电池极片设计计算模板
一、核心设计输入参数
参数名称 | 符号 | 数值 | 单位 | 参数说明
电芯目标容量 | C_cell | 3000 | mAh | 18650常规容量：2000/2500/3000/3500mAh
正极可逆克容量 | C_p,rev | 160 | mAh/g | NCM523≈160mAh/g，LCO≈150mAh/g，LFP≈140mAh/g
负极可逆克容量 | C_n,rev | 350 | mAh/g | 天然石墨≈350mAh/g，人造石墨≈320mAh/g
正极活物质质量占比 | w_p | 0.94 |  | 常规92%~96%
负极活物质质量占比 | w_n | 0.95 |  | 常规93%~97%
N/P负极过量比 | N/P | 1.1 |  | 消费电芯常规1.08~1.15，动力电芯1.1~1.2
正极单面涂层面密度 | AD_p | 20 | mg/cm² | 能量型18~22mg/cm²，倍率型12~16mg/cm²
负极单面涂层面密度 | AD_n | 11 | mg/cm² | 匹配正极容量计算
正极压实密度 | PD_p | 3.5 | g/cm³ | NCM常规3.4~3.6g/cm³
负极压实密度 | PD_n | 1.65 | g/cm³ | 石墨常规1.6~1.7g/cm³
铝箔集流体厚度 | t_Al | 16 | μm | 常规15/16/20μm
铜箔集流体厚度 | t_Cu | 10 | μm | 常规8/10/12μm
隔膜厚度 | t_sep | 16 | μm | 常规12/16/20μm
卷针直径 | D_roll | 3.2 | mm | 常规3.0~3.5mm
极片敷料宽度 | W_p | 57 | mm | 18650常规56~58mm
二、核心计算结果
指标名称 | 符号 | 计算结果 | 单位 | 计算公式/说明
正极总面容量 | SC_p |  | mAh/cm² | SC_p = 2×AD_p×w_p×C_p,rev ÷ 1000
负极总面容量 | SC_n |  | mAh/cm² | SC_n = 2×AD_n×w_n×C_n,rev ÷ 1000
正极敷料总面积 | S_p |  | cm² | S_p = C_cell×1000 ÷ (2×AD_p×w_p×C_p,rev)
正极敷料长度 | L_p |  | mm | L_p = S_p ÷ W_p（单位转换为mm）
负极敷料长度 | L_n |  | mm | L_n = L_p + 20~40mm余量
正极单面涂层厚度 | t_coat,p |  | μm | t_coat,p = AD_p×10 ÷ PD_p
负极单面涂层厚度 | t_coat,n |  | μm | t_coat,n = AD_n×10 ÷ PD_n
正极片总厚度 | t_p |  | μm | t_p = 2×t_coat,p + t_Al
负极片总厚度 | t_n |  | μm | t_n = 2×t_coat,n + t_Cu
单卷绕单元总厚度 | T_unit |  | μm | T_unit = t_p + t_n + 2×t_sep
最大卷绕层数 | k |  | 层 | k = (D_core_max - D_roll) ÷ T_unit，D_core_max=17.6mm
卷芯理论外径 | D_core |  | mm | D_core = D_roll + k×T_unit，需≤17.6mm

## 容量匹配计算
18650极片容量匹配详细计算
一、正极容量计算
参数名称 | 符号 | 数值 | 单位 | 计算公式/说明
电芯目标容量 | C_cell |  | mAh | 目标额定容量
正极可逆克容量 | C_p,rev |  | mAh/g | 活性物质可逆比容量
正极活物质占比 | w_p |  |  | 电极中活性物质的质量分数
正极单面涂层面密度 | AD_p |  | mg/cm² | 单面每平方厘米敷料质量
正极敷料宽度 | W_p |  | mm | 极片敷料宽度
正极敷料长度 | L_p |  | mm | 极片敷料总长度
正极敷料总面积 | S_p |  | cm² | S_p = L_p × W_p，单位转换为cm²
正极总活性物质质量 | m_p |  | g | m_p = 2×AD_p×S_p ÷ 1000，双面涂布
正极总可逆容量 | C_p |  | mAh | C_p = m_p × C_p,rev，电芯容量上限
二、负极容量与N/P比计算
参数名称 | 符号 | 数值 | 单位 | 计算公式/说明
负极可逆克容量 | C_n,rev |  | mAh/g | 活性物质可逆比容量
负极活物质占比 | w_n |  |  | 电极中活性物质的质量分数
负极单面涂层面密度 | AD_n |  | mg/cm² | 单面每平方厘米敷料质量
负极敷料宽度 | W_n |  | mm | W_n = W_p + 2~3mm，全包正极
负极敷料长度 | L_n |  | mm | 负极比正极长20~40mm
负极敷料总面积 | S_n |  | cm² | S_n = L_n × W_n，单位转换为cm²
负极总活性物质质量 | m_n |  | g | m_n = 2×AD_n×S_n ÷ 1000，双面涂布
负极总可逆容量 | C_n |  | mAh | C_n = m_n × C_n,rev
N/P负极过量比 | N/P |  |  | N/P = C_n ÷ C_p，需≥1.05，防止析锂

## 极片微观参数计算
18650极片微观参数详细计算
一、正极微观参数计算
参数名称 | 符号 | 数值 | 单位 | 计算公式/说明
正极单面涂层面密度 | AD_p |  | mg/cm² | 单面每平方厘米敷料质量
正极压实密度 | PD_p |  | g/cm³ | 辊压后电极的体积密度
正极单面涂层厚度 | t_coat,p |  | μm | t_coat,p = AD_p×10 ÷ PD_p
铝箔集流体厚度 | t_Al |  | μm | 正极集流体厚度
正极片总厚度 | t_p |  | μm | t_p = 2×t_coat,p + t_Al，双面涂层+集流体
正极活物质真密度 | ρ_active,p | 4.8 | g/cm³ | NCM≈4.8g/cm³，LCO≈5.1g/cm³
正极混合物质真密度 | ρ_mix,p | 4.2 | g/cm³ | 活物质+导电剂+粘结剂混合真密度
正极涂层孔隙率 | ε_p |  |  | ε_p = 1 - PD_p/ρ_mix_p，常规25%~35%
二、负极微观参数计算
参数名称 | 符号 | 数值 | 单位 | 计算公式/说明
负极单面涂层面密度 | AD_n |  | mg/cm² | 单面每平方厘米敷料质量
负极压实密度 | PD_n |  | g/cm³ | 辊压后电极的体积密度
负极单面涂层厚度 | t_coat,n |  | μm | t_coat,n = AD_n×10 ÷ PD_n
铜箔集流体厚度 | t_Cu |  | μm | 负极集流体厚度
负极片总厚度 | t_n |  | μm | t_n = 2×t_coat,n + t_Cu，双面涂层+集流体
负极活物质真密度 | ρ_active,n | 2.2 | g/cm³ | 石墨≈2.2g/cm³
负极混合物质真密度 | ρ_mix,n | 2 | g/cm³ | 活物质+导电剂+粘结剂混合真密度
负极涂层孔隙率 | ε_n |  |  | ε_n = 1 - PD_n/ρ_mix_n，常规30%~40%

## 卷绕几何尺寸计算
18650极片卷绕几何尺寸详细计算
一、卷绕基础参数
参数名称 | 符号 | 数值 | 单位 | 计算公式/说明
卷针直径 | D_roll |  | mm | 卷绕用卷针直径
正极片总厚度 | t_p |  | μm | 单张正极片总厚度
负极片总厚度 | t_n |  | μm | 单张负极片总厚度
隔膜厚度 | t_sep |  | μm | 单层隔膜厚度
单卷绕单元总厚度 | T_unit |  | μm | T_unit = t_p + t_n + 2×t_sep，1正1负2层隔膜
单卷绕单元总厚度 | T_unit_mm |  | mm | 单位转换为mm
18650钢壳内径 | D_shell | 17.8 | mm | 标准18650钢壳内径
卷芯最大允许外径 | D_core_max | 17.6 | mm | 预留0.2mm装配间隙，需≤17.6mm
二、卷绕层数与卷芯直径计算
参数名称 | 符号 | 数值 | 单位 | 计算公式/说明
最大可卷绕层数 | k_max |  | 层 | k_max = (D_core_max - D_roll) ÷ T_unit_mm
实际卷绕层数 | k |  | 层 | 取整后的实际卷绕层数
第1层卷绕直径 | D_1 |  | mm | D_1 = D_roll + T_unit_mm
第1层周长 | L_1 |  | mm | L_1 = π×D_1
第k层卷绕直径 | D_k |  | mm | D_k = D_roll + k×T_unit_mm
第k层周长 | L_k |  | mm | L_k = π×D_k
卷绕总长度（理论） | L_total |  | mm | 等差数列求和公式
正极实际长度 | L_p |  | mm | 正极敷料实际长度
负极实际长度 | L_n |  | mm | 负极敷料实际长度
卷芯最终外径 | D_core |  | mm | D_core = D_roll + k×T_unit_mm，需≤17.6mm
外径裕量 | D_margin |  | mm | D_margin = D_core_max - D_core，需≥0

## 行业标准参数参考
18650圆柱锂电池极片设计行业标准参数参考
一、正极标准参数
材料体系 | 可逆克容量(mAh/g) | 活物质占比(%) | 单面面密度(mg/cm²) | 压实密度(g/cm³) | 单面涂层厚度(μm) | 适用场景
NCM523 | 160 | 94 | 18~22 | 3.4~3.6 | 50~65 | 消费级能量型
NCM811 | 190 | 94 | 16~20 | 3.5~3.7 | 45~60 | 高镍能量型
LCO | 150 | 95 | 19~23 | 3.8~4.0 | 48~62 | 消费级高电压型
LFP | 140 | 93 | 20~24 | 3.2~3.4 | 60~75 | 动力/储能型
二、负极标准参数
材料体系 | 可逆克容量(mAh/g) | 活物质占比(%) | 单面面密度(mg/cm²) | 压实密度(g/cm³) | 单面涂层厚度(μm) | 适用场景
天然石墨 | 350 | 95 | 10~13 | 1.6~1.7 | 60~75 | 消费级能量型
人造石墨 | 320 | 95 | 10~12 | 1.6~1.7 | 55~70 | 动力/循环型
软碳 | 300 | 94 | 9~11 | 1.4~1.5 | 60~70 | 快充型
硅碳 | 450 | 92 | 8~10 | 1.5~1.6 | 40~55 | 高容量型
三、其他配套标准参数
参数类别 | 参数名称 | 常规取值 | 单位 | 说明
集流体 | 铝箔厚度 | 16 | μm | 正极常规15/16/20μm
集流体 | 铜箔厚度 | 10 | μm | 负极常规8/10/12μm
隔膜 | 湿法隔膜厚度 | 16 | μm | 常规12/16/20μm
卷绕 | 卷针直径 | 3.2 | mm | 常规3.0~3.5mm
安全 | N/P负极过量比 | 1.1 |  | 消费电芯1.08~1.15，动力电芯1.1~1.2
尺寸 | 极片敷料宽度 | 57 | mm | 18650常规56~58mm