## 试验电池设计 (20220407)
电池设计一览表
无极耳设计 4680
■正极材料 | 正极活物质 | 种类 | NCM811
| 电池：发挥克放电容量 | mAh/g | 182
| 材料：放电克容量 | mAh/g | 182
| 材料：充电克容量 | mAh/g | 191.5789
| 首效 | % | 95%
| 不可逆克容量 | mAh/g | 9.578947
| 正极体积容量 | mAh/cc | 627.9
| 活物质真密度 | g/cc | 4.65
| 导电材1真密度 SP | g/cc | 2.05
| 导电材2真密度 CNTs | g/cc | 1.31
| 粘结剂真密度 | g/cc | 1.77
| 活物质比例 | LiMO2 | 95%
| 导电材1比例 | SP | 2%
| 导电材2比例 | CNTS | 0%
| 粘结剂比例 | PVdF | 3%
■负极材料 | 负极活物质1 | 种类 | 石墨
| 负极活物质2 | 种类 | /
| 负极活物质1比例 | % | 100%
| 负极活物质2比例 | % | 0%
| 材料充电克容量 | mAh/g | 380.4348
| 材料放电克容量 | mAh/g | 350
| 效率 | % | 92%
| 目标使用容量（与正极相对部分） | mAh/g | 311.2641
| 不可逆克容量 | mAh/g | -30.43478
| 负极体积容量 | mAh/cc | 513.587
| 活物质真密度 | Graphite/Si | 2.2
| 导电材1真密度 | SP | 2.05
| 导电材2真密度 | CNTS | 1.31
| 増粘剂真密度 | CMC | 1.28
| 粘结剂1真密度 | PAA | 1
| 粘结剂2真密度 | SBR | 1
| 活物质比例 | Graphite/Si | 95%
| 导电材1比例 | SP | 1%
| 导电材2比例 | CNTS | 0%
| 増粘剂比例 | CMC | 1.5%
| 粘结剂1比例 | PAA | 0%
| 粘结剂2比例 | SBR | 2.5%
■正极极片 | 正极宽 | mm | 70.02
| 正极总长 | mm | 3285.096
自己填写，约等于171行数据+2.5mm | 正极焊极耳未涂布区长度 | mm | 0
| 正极留白宽度 | mm | 6
| 正极涂布长度 | mm | 3285.096
| 正极外侧留白长度 | mm | 2299.567
| 正极涂布面积(以单面计算) | mm2 | 460044.9
| 正极两面涂布面密度（含箔） | mg/cm2 | 61.23
| 正极两面涂布面密度 | mg/cm2 | 58.5
| Al基材面密度 | mg/cm2 | 2.73
| 正极活物质密度 | g/cc | 3.45
| 正极涂层密度 | g/cc | 3.631579
| 正极涂层真密度 | g/cc | 4.328886
| 辊压之后厚度回弹率 | % | 1%
| 正极辊压目标厚度 | um | 169.3438
| 正极厚度 | um | 171.0372
| Al基材厚 | um | 10
| 辊压后延伸率 | % | 0.5%
| 辊压后Al基材厚 | g/cc | 9.950249
| 正极涂层重量 | g | 134.5631
| 正极活物质量 | g | 127.835
| 导电剂1量 | g | 2.691263
| 导电剂2量 | g | 0
| PVDF量 | g | 4.036894
| Al真密度 | g/cc | 2.73
| Al基材量 | g | 6.656282
| 正极极片重量 | g | 140.8427
| 正极极片重量 | g | 140.8427
| 正极涂层体积 | cc | 37.05361
| 正极涂层空隙 | cc | 5.968681
■负极极片 | 负极宽 | mm | 72.02
| 负极总长度 | mm | 3395.096
自己填写，至少比176行数据大5mm | 负极内侧焊极耳未涂布长 | mm | 0
| 留白区宽度 | mm | 5
| 负极双面涂布长度 | mm | 3395.096
| 负极比正极多出长度 | mm | 110
| 负极留白长 | mm | 2376.567
| 负极双面涂布面积（以单面计） | mm2 | 489029.7
| 负极单面涂布面积 | mm2 | 0
| 两面涂布面密度(含箔) | mg/cm2 | 40.97368
| 两面涂布面密度 | mg/cm2 | 34.20568
| 单面涂布区域面密度(含箔) | mg/cm2 | 23.87084
| 单面涂布区域面密度 | mg/cm2 | 17.10284
| Cu基材面密度 | mg/cm2 | 6.768
| 负极活物质密度 | g/cc | 1.35
| 负极涂层密度 | g/cc | 1.421053
| 负极涂层真密度 | g/cc | 2.112312
| 辊压之后厚度回弹率 | % | 0%
| 负极辊压目标厚度 | um | 248.7066
| 负极厚度 | um | 248.7066
| Cu基材厚 | um | 8
| 辊压后延伸率 | % | 0
| 辊压后Cu基材厚 | um | 8
| 负极涂层重量 | g | 83.63795
| 负极活物质量 | g | 79.45605
| 导电剂1量 | g | 0.8363795
| 导电剂2量 | g | 0
| PAA | g | 0
| SBR量（固体） | g | 2.090949
| CMC粘结剂量（固体） | g | 1.254569
| Cu真密度 | g/cc | 8.46
| Cu基材量 | g | 17.35299
| 负极极片重量 | g | 101.5416
| 负极极片重量 | g | 101.5416
| 负极涂层体积 | cc | 58.85634
| 负极涂层空隙 | cc | 19.26088
■卷芯设计 | 负极宽-正极宽 | mm | 2
| 隔膜宽-负极宽 | mm | 2
| 负极长-正极长 | mm | 110
| 内部负极多出正极长度 | mm | 25
| 外部负极多出正极长度 | mm | 85
| 内部隔膜多出正极长度 | mm | 100
| 外部隔膜多出正极长度 | mm | 100
| 隔膜材质 | - | PE/PP 陶瓷对正极
| 隔膜宽 | mm | 74.02
| 隔膜厚 | um | 10
| 隔膜孔隙率 | % | 49%
| 隔膜的体积 | cc | 2.579668
| 隔膜的密度 | g/cc | 1
| 隔膜的重量 | g | 5.159336
| 隔膜孔隙体积 | cc | 1.264037
| 卷芯内核半径+隔膜和负极先卷厚度 | mm | 3
| 内核去除的圈数 | 圈 | 3.411077
| 内部空间直径-卷芯直径 | mm | 0.3
| 卷芯估算直径 | mm | 44.74
| 包含内核的正极卷绕圈数 | 圈 | 48.90711
| 正极实际卷绕圈数 | 圈 | 45.49603
| 卷芯内核螺线长度 | mm | 16.20704
| 包含内核的螺线长度 | mm | 3301.303
| 正极极片的理论长度 | mm | 3285.096
| 隔膜全长 | mm | 3485.096
| 电池组成基本单元厚度dascs=正极极片厚度+负极极片厚度+隔膜厚度*2 | μm | 439.7438
| 螺线极坐标参数a=dascs/2π | μm | 69.98746
| 正极圈数 | 圈 | 45.49603
| 负极圈数 | 圈 | 52.49603
| 隔膜圈数 | 圈 | 64.49603
| 涂布面积比 正极/负极 | ‐ | 94.07%
| 卷芯直径 | mm | 44.88835 | 0
| 卷芯高度（箔材折叠预估3mm） | mm | 74.57
| 直径方向的富余量 | mm | 0.1516467
| 直径方向的富余度 | % | 4.212%
| 高度方向的富余 | mm | 3.66
| 高度方向的富余度 | % | 4.679%
| SOC100%正极涂层膨胀率 | % | 0%
| SOC100%负极涂层膨胀率 | % | 0.8%
| SOC100%正极厚 | um | 171.0372
| SOC100%负极厚 | um | 250.6963
| SOC100%负极活物质密度 | g/cc | 1.339286
| 极片全体孔隙体积 | cc | 25.22956
| 极片孔隙中可能注液体积的比例 | % | 100%
| 极片中可能注液体积 | cc | 25.22956
| 卷芯体积 | cc | 102.979
| 卷芯重量（不含极耳） | g | 247.3697
| 极片和隔膜全部注液空间 | cc | 26.4936
| 电解液密度 | g/cc | 1.22
| 孔隙内的注液量 | g | 32.32219
| 实际注液量 | g | 48.48328
| 实际注液量/孔隙总体积注液量 | - | 1.5
■壳体+零部件 | 电池直径 | mm | 46
| 电池高度 | mm | 80
| 壳体厚度 | mm | 0.48
| 电池体积 | cm3 | 132.9522
| 壳体内部空间体积 | cm3 | 125.0709
| 壳体重量 | g | 51.1945
| 壳体单位面积质量 | mg/cm2 | 3.8736
| 壳体密度 | g/cc | 8.07
| 正极圆片绝缘垫直径 | mm | 45
| 正极圆片绝缘垫质量 219μm | g | 0.7093318
| 正极圆片绝缘垫高度 | mm | 0.64
| 正极绝缘片单位面积质量 | mg/cm2 | 0.446
| 负极圆片绝缘垫直径 | mm | 0
| 负极圆片绝缘垫质量 329μm | g | 0
| 负极绝缘片单位面积质量 |  | 0.159
| 正极极耳厚度或集流盘厚度 | mm | 0.4
| 正极极耳长度或集流盘直径 | mm | 45
| 正极极耳宽度 | mm | 0
| 正极极耳密度(Al) | g/cc | 2.7
| 正极极耳重量 | g | 0.001717666
| 负极极耳厚度或集流盘厚度 | mm | 0.26
| 负极极耳高度或集流盘直径 | mm | 47
| 负极极耳宽度 | mm | 0
| 负极极耳密度（Cu/Ni） | cc | 8.9
| 负极极耳重量 | g | 0.004014662
| 胶带宽 | mm
| 胶带长 | mm
| 胶带重量 | g
| 负极顶盖整体厚度 | mm | 0.65
| 顶盖重量 | g | 5.982843996
| 顶盖单位面积重量 | mg/cm2 | 3.6
| 内部空间-高度 | mm | 78.23
| 内部空间-直径 | mm | 45.04
■电池性能 | 电池重量 | g | 355.7454
| 电池体积 | cc | 132.9522
| 相对容量的气体发生量 | cc/Ah
| 电池气体发生量 | cc | 0
| 公称电压 放电 0.2C | V | 3.7
| 电池容量 ave. 0.2C | Ah | 23.26596
| 电池能量 | Wh | 86.08407
| 电池能量重量密度 | Wh/kg | 241.9823
| 电池能量体积密度 | Wh/L | 647.4813
| 负极极耳1C电流密度 | A/mm2 | 13.85
| 正极极耳1C电流密度 | A/mm2 | 8.273
| 正极第一次充电容量 | Ah | 24.49049
| 正极放电容量 | Ah | 23.26596
| 正极不可逆容量 | Ah | 1.224524
| 负极充电容量 | Ah | 24.49049
| 正极对应部分负极不可逆容量 | Ah | -2.274899
| 负极实际使用容量 | Ah | 26.76539
| 负极放电可能容量 | Ah | 30.22785
| 正极对应部分的负极放电可能容量 | Ah | 26.16134
| 全部容量的N/P |  | 1.29923
| 面密度的N/P |  | 1.124447
| 设定N/P |  | 1.124447
锂想生活mikoWoo
锂想生活mikoWoo
锂想生活mikoWoo
锂想生活mikoWoo
锂想生活mikoWoo